## Folha1
|  |  |  | Espessura (m) | Resistência Térmica m2.k/W | U W/m2.K
(*) Inserir o valor 1 na opção desejada |  |  | (*) | (Ou introduzir outro valor)
Resistência Térmica Exterior |  | 0.13 | - | - | 0.13 | 5.882353
REV. INTERIOR | Estuque Tradicional (<=1000Kg/m3) | 0.4 | 0 | 0.005 | 0
| Estuque Tradicional (1000-1300Kg/m3) | 0.57 | 0 | 0.005 | 0
| Argamassa e rebocos tradicionais (>2000Kg/m3) | 1.3 | 0 | 0.005 | 0
| Argamassa e rebocos tradicionais (1800-2000Kg/m3) | 1.8 | 0 | 0.005 | 0
| Outro (Introduzir valor »») | 1e-27 |  | 0.005 | 0
PANO INTERIOR | Tijolo furado normal 0,11 | 0.27 | 0 | - | 0
| Tijolo furado normal 0,15 | 0.39 | 0 | - | 0
| Outro (Introduzir valor »») | 1e-22 |  | - | 0
ISOLAMENTO | Lã de rocha 35-100Kg/m3 | 0.04 |  | 0.05 | 0
| Lã de rocha 100-180Kg/m4 | 0.042 | 0 | 0.03 | 0
| Aglomerado negro cortiça (ICB) | 0.045 |  | 0.05 | 0
| EPS (15-20Kg/m3) | 0.04 | 0 | 0.04 | 0
| XPS (25-40Kg/m3) | 0.037 | 0 | 0.08 | 0
| Espuma Rígida PU/PIR - Painéis | 0.037 |  | 0.08 | 0
| Outro (Introduzir valor »») | 1e-30 |  | - | 0
CAIXA DE AR | Espaço ar < 5mm | 1e-45 | 0 | - | 0
| Espaço ar = 5mm | 0.11 | 0 | - | 0
| Espaço ar = 10mm | 0.15 | 0 | - | 0
| Espaço ar = 15mm | 0.17 | 0 | - | 0
| Espaço ar 25 a 300mm | 0.18 | 0 | - | 0
PANO EXTERIOR | Tijolo furado normal 0,11 | 0.27 | 0 | - | 0
| Tijolo furado normal 0,15 | 0.39 | 0 | - | 0
| Outro (Introduzir valor »») | 1e-25 |  | - | 0
REV. EXTERIOR | Estuque Tradicional (<=1000Kg/m3) | 0.4 | 0 | 0.005 | 0
| Estuque Tradicional (1000-1300Kg/m3) | 0.57 |  | 0.005 | 0
| Argamassa e rebocos tradicionais (>2000Kg/m3) | 1.3 | 0 | 0.005 | 0
| Argamassa e rebocos tradicionais (1800-2000Kg/m3) | 1.8 | 0 | 0.005 | 0
| Outro (Introduzir valor »») | 1e-21 |  | 0.005 | 0
Resistência Térmica Exterior |  | 0.04 | - | - | 0.04